## Hoja 1
No Parte | Cantidad | No Ran | Fecha de Consumo | Hora de abasto | YP(Mpa) | TS(Mpa) | EL% | Bloque o anaquel donde debe colocarse | Fecha de creacion de lote | Lote | Origen | Peso Total | Inspeccion | Especificacion | Fecha de ingreso de rollo a planta | Peso en TON | YP | TS | EL | TOP | BOTTOM | MOLINO | Ancho | Avance | Espesor | Fecha Laser | No Ericcson | Fec Cad Alum | Fec emb
901545NAEA | 352 | FS90669A | 2022-01-07 | 13:00 | 160 | 317 | 45 | N/A | 13122021 | 9A266493PC100-03 | MXX013429 | 3200 | 9A266493PC100 | SP781AJQ | 9122021 | 13.09 | 160 | 317 | 45 | 50.33 | 49.33 | TENIGAL | 1538 | 949 | 0.8 | N/A | N/A | N/A | 10012022
901545NAEA | 352 | FS90670A | 2022-01-07 | 13:00 | 160 | 317 | 45 | N/A | 13122021 | 9A266493PC100-04 | MXX013429 | 3200 | 9A266493PC100 | SP781AJQ | 9122021 | 13.09 | 160 | 317 | 45 | 50.33 | 49.33 | TENIGAL | 1538 | 949 | 0.8 | N/A | N/A | N/A | 10012022
901525VGEA | 302 | FN66211A | 2022-01-07 | 13:00 | 159 | 318 | 47 | N/A | 1112021 | 98AK4708-02R-02 | MXX013429 | 1564 | 98AK4708-02R | SP781BE | 8092021 | 8.14 | 159 | 318 | 47 | 47 | 48.9 | POSCO | 650 | 1297 | 0.8 | N/A | N/A | N/A | 10012022
901525VGEA | 218 | FN66212A | 2022-01-07 | 13:00 | 159 | 318 | 47 | N/A | 1112021 | 98AK4708-02R-05 | MXX013429 | 1129 | 98AK4708-02R | SP781BE | 8092021 | 8.14 | 159 | 318 | 47 | 47 | 48.9 | POSCO | 650 | 1297 | 0.8 | N/A | N/A | N/A | 10012022
901525VGEA | 84 | FN66212A | 2022-01-07 | 13:00 | 150 | 307 | 47 | N/A | 5012022 | 98AL1101-01R-01 | MXX013429 | 439 | 98AL1101-01R | SP781BE | 6122021 | 9.44 | 150 | 307 | 47 | 47.7 | 48.7 | POSCO | 650 | 1297 | 0.8 | N/A | N/A | N/A | 10012022
821525NAEA | 302 | FU89899A | 2022-01-07 | 13:00 | 254 | 354 | 40 | N/A | 26112021 | 85C123183A3 | MXX013429 | 2603 | 98AL1144BR | SP785-340AQ | 9112021 | 11.99 | 254 | 354 | 40 | 47.7 | 48.3 | POSCO | 1097 | 1353 | 0.75 | N/A | N/A | N/A | 10012022
821535NAEA | 302 | FU89900A | 2022-01-07 | 13:00 | 238 | 358 | 41 | N/A | 6122021 | 98AL2692ARZ01-01 | MXX013429 | 2609 | 98AL2692AR | SP785-340AQ | 9112021 | 11.2 | 238 | 358 | 41 | 46.7 | 48 | POSCO | 1097 | 1353 | 0.75 | N/A | N/A | N/A | 10012022